## 表紙
締固めた土のコーン指数試験
JIS A 1228
|  | 21 | 年度 |  |  | 平成 |  | 21 |  | 年度
土質調査報告書 |  | 工事番号 |  |  | :
土質調査報告書
|  | 工事名 |  |  | :
|  | 工区名 |  |  | :
工事番号
|  | 調査件名 |  |  | :
0
|  | 請負会社 |  |  | : |  | 工事名 |  |  |  | 0
工区名
調査件名
請負会社
調査、試験
峰南建設株式会社

## 概要
JIS A 1228 |  |  |  | 締固めた土のコーン指数試験 |  |  | JIS A 1228 |  |  |  |  | 締固めた土のコーン指数試験
1、調査目的 | [6 empty] | ６、試験結果と整理
|  | 再生資源の利用の促進に関する法律の施行に伴い、強度特性による建設発生土の分類や活用の指標を得るための試験としての利用や機械走行に伴う、こね返しによる土の硬軟や走行など、作業効率が大きく変化するさまをコーン指数の測定よりトラフィカビリティ、土の性状、強度などを確認することを目的とする． | [5 empty] | 1) |  | コーン指数 | [5 empty] | ｑc | = | Ｑｃ |  | ×10
[18 empty] | Ａ |  |  | (ｋN/㎡)
ここに、
[16 empty] | ｑc |  | ： コーン指数 (ｋN/㎡)
[16 empty] | Ｑｃ |  | ： 平均貫入抵抗力(N)
[19 empty] | = 荷重計読み × |  |  | Ｋ
２、調査位置 | [15 empty] | Ｋ |  | ： 較正係数 (N/目盛)
： 先端コーンの底面積 (㎡)
地内
[8 empty] | 2) |  | 供試体の湿潤密度 | [5 empty] | ρt | = | m2 | - | m1
V
ここに、
３、用語の定義 | [15 empty] | ρt |  | ： 供試体の湿潤密度 (g/㎤)
[16 empty] | m2 |  | ： 突固め後の質量 (g)
|  | コーンペネトロメータを 1㎝/sの貫入速度で 5、7.5、10㎝を連続的に押し込んだ時に、コーン底面に作用する貫入抵抗力の平均値を、貫入先端のコーンの底面積で余した値． | [13 empty] | m1 |  | ： モールドと底板の質量 (g)
[16 empty] | V |  | ： モールドの容量 (g)
４、試験(器)用具 | [7 empty] | 3) |  | 供試体の乾燥密度 | [5 empty] | ρd | = |  | ρt
1 +ω/100
| 1) |  | ペネトロメータは単管構造とし、先端コーン、ロッド、押込ハンドル、荷重計からなる． | [9 empty] | ここに、
[5 empty] | 先端コーン：鋼製で先端角 30°、底面積 3.24㎠ | [10 empty] | ρd |  | ： 供試体の乾燥密度 (g/㎤)
|  |  | ロッド |  | ：単管-径 16㎜、長さ 50㎝で 10㎝毎(本品は 5㎝)に目盛り線を有する | [10 empty] | ω |  | ： 試料の含水比 (%)
|  |  | 測定装置 |  | ：貫入力が測定できる荷重計で、容量(１ｋN程度)と精度(最大容量の±１%以内)を有するもの
[8 empty] | 4) |  | 土質区分基準による分類
|  |  | 貫入用ハンドル |  | ：人力により先端コーンを貫入させるもので、貫入力に十分耐え得て、引き抜きにも用いる | [11 empty] | *注 | 詳細は、コーン指数試験と土質区分基準、適用用途標準:地盤工学会を参照
[14 empty] | 区分 |  |  |  | 性状，強度 |  |  |  | 建設廃棄物処理指針 |  | (廃処法の分類)
| 2) |  | 10㎝モールド、カラー及び 2.5kgランマー (JIS A 1210-5に規定) | [9 empty] | 第１種 |  | 建設発生土 |  |  | 礫および砂状 |  |  |  | 土砂に準ずるもの 土砂および
| 3) |  | 含水比測定用具 (JIS A 1203-4に規定) | [7 empty] | 建設発生土
[13 empty] | 第2種 |  | 建設発生土 |  |  | コーン指数 |  |  |  |  | ・建設汚泥以外の土砂
５、試験方法 | [9 empty] | 発生土 | [7 empty] | 800kN/㎡以上 |  |  |  |  | ・地山掘削により生る掘削物
[13 empty] | 第3種 |  | 建設発生土 |  |  | コーン指数 |  |  |  |  | ・浚渫土
| 1) | 試料は、自然含水比状態で 4.75㎜ふるい通過したもので、湿っている土は粗大な粒子を取除く程度とする． | [15 empty] | 400kN/㎡以上
[13 empty] | 第4種 |  | 建設発生土 |  |  | コーン指数
| 2) | モールドの質量を計測し、JIS A 1210の呼び名Ａにて供試体を作成する．突固め回数は各層 10、25、55、90回の 4種類とする．(トラフィカビリティの判定の場合) | [15 empty] | 200kN/㎡以上
[11 empty] | 汚泥 建設 |  | 泥土 |  |  |  |  | コーン指数 |  |  |  | 汚泥 建設 | ・荷台に山積にならず、その上は人の歩行が困難で流動性のもの
| 3) | 突固め後、供試体全体の質量を計測する． | [15 empty] | 200kN/㎡未満
| 4) | 試験作業は二人で行い、測定器を鉛直に立て、5、7.5、10㎝貫入時の荷重計の読みから、それぞれ貫入抵抗力を求める．貫入速度は 1㎝/sを標準とする． 測定中は常にロッドの鉛直性を保持することが重要であり、傾いた状態で進めると、ロッドが湾曲し、値が過大になり、また、貫入速度を速くすると抵抗も大きくなり、読みも不正確になる．
[8 empty] | 5) |  | 試験結果と考察
コーン指数を測定した結果(別試験表参照)、平均で約500kN/㎡の値を示し、よって表 4)より、この土に対しては "普通ブルドーザ(15ｔ級程度)" の作業が適当といえる．
| 5) | 最終深さまで測定した後、先端コーンおよびロッドを引上げて取外し、コーンの異常などの有無を点検する．
| 6) | 試料をモールドから取出し、含水比を求める．測定用試料は上、下部位置から採取する．

## コーン
| JIS A 1228 | [9 empty] | 締固めた土のコーン指数試験
|  | 地点番号 (深さ) | [19 empty] | ( | [5 empty] | m)
試験月日
試験者
土質名称 | [11 empty] | モールド |  | № | [7 empty] | 荷重計 | ロッド質量 |  |  |  | m2 |  | kg
土粒子の密度 ρs | [5 empty] | g/㎤ | [6 empty] | 容量 |  |  | Ｖ |  | ㎤ |  |  |  |  | コーン質量 |  |  |  | m0 |  | kg
コーンの底面積 |  |  |  |  | A |  | ㎠ | [5 empty] | (モールド+ 底板)質量 |  |  | m1 |  | g |  |  |  |  | 較正係数 |  |  |  | K | N/目盛
突き固め回数 | [9 empty] | 回/層
含水比 |  |  |  | 容器№
[5 empty] | ma | [5 empty] | g
[5 empty] | mb | [5 empty] | g
| (供試体+ﾓｰﾙﾄﾞ+底板)質量 m2 | [9 empty] | g
コーン指数 | [7 empty] | 荷重計読み | 5 |  | ㎝
|  | 貫入抵抗力 |  |  |  | N |  |  | 7.5 |  | ㎝
[9 empty] | 10 |  | ㎝
[5 empty] | mc | [5 empty] | g
[5 empty] | ω | [5 empty] | %
|  |  | 平均値 |  |  | ω |  |  |  |  | %
供試体 |  | 湿潤密度 | [5 empty] | ρt |  | g/㎤
|  | 乾燥密度 | [5 empty] | ρd |  | g/㎤
|  | 飽和度 | [5 empty] | Sr |  |  | %
|  | 空気間隙率 | [5 empty] | Va |  |  | %
|  | 貫入量 |  |  |  | 貫入抵抗力 | [5 empty] | 0 | 0 | 0 |  |  | 0 | 0 | 0 |  |  | 0 | 0 | 0 |  |  |  | 0 | 0 | 0
|  | 平均貫入抵抗力 | [5 empty] | Ｑc |  |  | N
|  | コーン指数 | [5 empty] | ｑc |  | kN/㎡
| JIS A 1228 | [7 empty] | 締固めた土のコーン指数試験
|  | 調査件名 | [20 empty] | 試験月日
|  | 地点番号 (深さ) | [14 empty] | ( |  |  |  | m) |  | 試験者
土質名称 | [5 empty] | 0 | [5 empty] | モールド |  | № |  |  |  |  | 0 |  |  | 荷重計 | ロッド質量 |  |  |  | m2 |  | kg | 0
土粒子の密度 ρs | [5 empty] | g/㎤ |  | 0 |  |  |  |  | 容量 |  |  | Ｖ |  | ㎤ | 0 |  |  |  | コーン質量 |  |  |  | m0 |  | kg
コーンの底面積 |  |  |  |  | A |  | ㎠ | 0 |  |  |  |  | (モールド+ 底板)質量 |  |  | m1 |  | g |  |  |  |  | 較正係数 |  |  |  | K | N/目盛 |  | 0
突き固め回数 | [9 empty] | 回/層 |  |  |  | 0 |  |  |  |  | 0 |  |  |  |  | 0
[5 empty] | 容器№ | [6 empty] | 0 |  |  |  |  | 0 |  |  |  |  | 0
含水比 |  |  |  |  | ma | [5 empty] | g | 0 |  |  |  |  | 0 |  |  |  |  | 0
[5 empty] | mb | [5 empty] | g | 0 |  |  |  |  | 0 |  |  |  |  | 0
[5 empty] | mc | [5 empty] | g
[5 empty] | ω | [5 empty] | %
[5 empty] | 平均値 |  |  | ω |  |  | %
|  | (供試体+ﾓｰﾙﾄﾞ+底板)質量 m2 | [8 empty] | g |  |  | 0 |  |  |  |  | 0 |  |  |  |  | 0
供試体 |  |  | 湿潤密度 |  |  |  |  | ρt |  | g/㎤
|  |  | 乾燥密度 |  |  |  |  | ρd |  | g/㎤
|  |  | 飽和度 |  |  |  |  | Sr |  |  | %
|  |  | 空気間隙率 |  |  |  |  | Va |  |  | %
[7 empty] | 貫入量 |  |  |  |  | 荷重計読み |  |  | 貫入抵抗力 |  | 荷重計読み |  |  | 貫入抵抗力 |  | 荷重計読み |  |  | 貫入抵抗力 |  |  | 荷重計読み |  |  | 貫入抵抗力
コーン指数 |  | 貫入抵抗力 | [6 empty] | 5 |  | ㎝ | 0 |  |  | 0 |  | 0 |  |  | 0 |  | 0 |  |  | 0
[5 empty] | N |  |  |  | 7.5 |  | ㎝ | 0 |  |  | 0 |  | 0 |  |  | 0 |  | 0 |  |  | 0
[9 empty] | 10 |  | ㎝ | 0 |  |  | 0 |  | 0 |  |  | 0 |  | 0 |  |  | 0
|  |  | 平均貫入抵抗力 | [5 empty] | Ｑc |  | g
|  |  | コーン指数 |  |  |  |  | ｑc |  | kN/㎡
特記事項
コーン指数
[24 empty] | ρt | = | m1-m2
Ｖ
[24 empty] | ρd | = | ρt
1+ω/100
[24 empty] | Sr | = |  | ω
ρw/ρd-ρw/ρs
[24 empty] | Ｑc | = | 荷重計読み |  |  | ×K
ｑc
kN/㎡ | [23 empty] | ｑc | = | Ｑc |  | ×10
A
[1kN≒102kgf]
[1kN/㎡≒0.0102kgf/㎠]
[10 empty] | 突き固め回数 | [6 empty] | 回/層
| 0 | 0 | 0
コーン指数

## LISTdata
※ 入力可能枠
№ | 試験者 | 土質名称 | 試験器種類 | ロッド質量 | コーン面積 | コーン質量 | モールド№ | モールド 質量 | 容器№ | 容器質量
1 | いろは にほ | 砂混じり礫 | 単管式 | 0.78 | 2.88 | 0.08 | M01 | 4610 | A01 | 44.1 | 1
2 | ちり ぬるを | 細粒分混じり礫 | 二重管式 | 1.54 | 3.23 | 0.14 | M02 | 4536 | A02 | 44.2 | 2
3 |  | 細粒分砂混じり礫 |  |  | 6.45 | 0.21 | M03 | 4196 | A03 | 43.9 | 3
4 |  | 砂質礫 |  |  |  |  | M04 | 4427 | A04 | 43.8 | 4
5 |  | 細粒分混じり砂質礫 |  |  |  |  | M05 | 4390 | A05 | 44.2 | 5
6 |  | 細粒分質礫 | [8 empty] | 6
7 |  | 砂混じり細粒分質礫 | [8 empty] | 7
8 |  | 細粒分質砂質礫 | [8 empty] | 8
9 |  | 礫混じり砂 | [8 empty] | 9
10 |  | 細粒分混じり砂 | [8 empty] | 10
11 |  | 細粒分礫混じり砂 | [8 empty] | 11
12 |  | 礫質砂 | [8 empty] | 12
13 |  | 細粒分混じり礫質砂 | [8 empty] | 13
14 |  | 細粒分質砂 | [8 empty] | 14
15 |  | 礫混じり細粒分質砂 | [8 empty] | 15
16 |  | 細粒分質礫質砂 | [8 empty] | 16
17 |  | シルト(低液性限界) | [8 empty] | 17
18 |  | シルト(高液性限界) | [8 empty] | 18
19 |  | 粘土(低液性限界) | [8 empty] | 19
20 |  | 粘土(高液性限界) | [8 empty] | 20
21 | [10 empty] | 21
22 | [10 empty] | 22
23 | [10 empty] | 23
24 | [10 empty] | 24
25 | [10 empty] | 25
26
27
28
29
30
31
32
33
34
35
36
37
38
39
40
41
42
43
44
45
46
47
48
49
50