## JSCE式
曲げひび割れ幅からの鉄筋応力度の逆算(JSCE式=土木学会 コンクリート標準示方書) |  |  |  | コンクリート工学年次論文集，Vol.35，No.2，2013 P609
参考：コンクリート標準示方書（設計編、2012版）
参考：コンクリートのひび割れ調査,補修・補強指針2013
k1 | 1.3 |  | 鋼材の表面形状がひび割れ幅に及ぼす影響を表す定数
c | 50 | mm | 引張鉄筋のかぶり(mm)
cs | 125 | mm | 引張鉄筋の中心間隔(mm)
φ | 19 | mm | 引張鉄筋の径(mm)
f'c | 21 | N/mm2 | コンクリートの設計圧縮強度
n | 1 | 段 | 鉄筋の段数
ε'csd | 0.00025 |  | コンクリートの乾燥収縮およびクリープによるひび割れ
幅の増加を考慮する為の数値
Es | 206000 |  | 引張鉄筋の弾性係数（N/mm2）
w | 1 | mm | 曲げひび割れ幅(mm)
（ｗ’） | 1.000001 |  | 曲げひび割れ幅(mm)---JSCE式（σseを代入）
k2 | 1.066 |  | コンクリートの品質がひび割れ幅に及ぼす影響を表す係数
k3 | 1 |  | 引張鋼材の段数の影響を表す係数
σse | 441.341 | N/mm2 | 引張鉄筋の引張応力度(N/mm2)
より、
=
ここに
=
=
𝑤=1.1𝑘_1∙𝑘_2∙𝑘_3 {4𝑐+0.7(𝑐_𝑠−𝜑)}[𝜎_se/𝐸_𝑠 +〖𝜀^′〗_𝑐𝑠𝑑 ]
より、
𝜎_se=𝐸_𝑠 {𝑤/(1.1𝑘_1∙𝑘_2∙𝑘_3 {4𝑐+0.7(𝑐_𝑠−𝜑)} )−〖𝜀′〗_𝑐𝑠𝑑 }
ここに
𝑘_2=15/(〖𝑓′〗_𝑐+20)+0.7
𝑘_3=5(𝑛+2)/(7𝑛+8)
Note on B4: 鋼材の表面形状がひび割れ幅に及ぼす影響を表す定数
Note on B5: 引張鉄筋のかぶり（mm）
Note on B6: 引張鉄筋の中心間隔（mm）
Note on B7: 引張鉄筋の径（mm）
Note on B10: コンクリートの乾燥収縮およびクリープによるひび割れ幅の増加を考慮するための数値
Note on B12: 引張鉄筋の弾性係数（N/mm2）
Note on B13: 曲げひび割れ幅（mm）
Note on B15: コンクリートの品質がひび割れ幅に及ぼす影響を表す係数
Note on B16: 引張鋼材の段数の影響を表す係数
Note on B17: 引張鉄筋の引張応力度 (N/mm2)

## ACI式
曲げひび割れ幅からの鉄筋応力度の逆算(ACI式=American Concrete Institute | [5 empty] | コンクリート工学年次論文集，Vol.35，No.2，2013 P609
：アメリカコンクリート工学協会式)
β | 1.2
σs | 63.9945 | ksi | ＝ | 441.3414 | N/mm2
ｃ0 | 1.9685 | in | ＝ | 49.99987 | mm
Ａe | 155 | in2 | ＝ | 99999.69 | mm2
ｗ | 0.03929101 | in | ＝ | 0.9979911 | mm
×10-6
ここに、
ｗ：曲げひび割れ幅(in）
c0：引張縁から引張鉄筋の中心までのかぶり(in)
Ae：ｺﾝｸﾘｰﾄの有効断面積で、鉄筋の重心とその
重心が一致するようにとった引張部の断面積を
鉄筋の数で除した値(in2)
𝑤=76βσs（c0Ae）1/3×10-6
ここに、
ｗ：曲げひび割れ幅(in）
β：ｺﾝｸﾘｰﾄの引張力を無視して計算した中立軸から
引張縁の距離と中立軸から引張鉄筋までの距離
の比率、一般にはりの場合1.2として良い
σｓ：引張鉄筋の引張応力度(ksi)
c0：引張縁から引張鉄筋の中心までのかぶり(in)
Ae：ｺﾝｸﾘｰﾄの有効断面積で、鉄筋の重心とその
重心が一致するようにとった引張部の断面積を
鉄筋の数で除した値(in2)